## SONDEO UNO
CONSTRUCCIONES Y CONTROL TERRESTRE S.A. DE C.V.
OBRA:
UBICACIÓN:
ESTUDIO: MECANICA DE SUELOS PARA CIMENTACION
RESULTADOS DE LABORATORIO | [7 empty] | D
ANEXO N° 1
IDENTIFICACION
| NUM. DE ENSAYE |  |  | 019 | 020 | 021 | 022
| NUM. DE SONDEO |  | Nº 1 KM 1+440 MARGEN DERECHA
| NUM. DE MUESTRA |  |  | 1 | 2 | 3 | 4
| PROFUNDIDAD EN MTS. |  |  | 0 | 4.8 | 6.6 | 10
| DE --- A |  |  | 4.8 | 6.6 | 10 | 12
CARACTERISTICAS DEL MATERIAL
| TAMAÑO MAXIMO |  |  | 3/4" | Nº 8 | Nº 8 | 1"
| % PASA MALLA N° 4 |  |  | 92 | 100 | 100 | 90
| % PASA MALLA N° 40 |  |  | 84 | 75 | 85 | 22
| % PASA MALLA N° 200 |  |  | 71 | 60 | 74 | 7
| LIMITE LIQUIDO % |  |  | 70 | 38 | 42 | 30
| LIMITE PLASTICO % |  |  | 30 | 24 | 25 | 30
| INDICE PLASTICO % |  |  | 40 | 14 | 17 | NP
| HUMEDAD NATURAL % |  |  | 6.5 | 10 | 14 | 5
| P.E.S. SUELTO, KG/M³ |  |  | 1050 | 1170 | 1150 | 1330
| COHESION, TON/M² |  |  | 6 | 3.5 | 8 | 0
| ANGULO DE FRICCION INTERNA |  |  | 0.0º | 15º | 15º | 25º
| CLASIF. PETROGRAFICA (S.U.C.S.) |  |  | CH | ML | CL | SP
OBSERVACIONES:
LOS RESULTADOS QUE SE REPORTAN CORRESPONDEN A MUESTRAS REPRESENTATIVAS
OBTENIDAS EN EL SUBSUELO DEL SONDEO Nº 1 EN MARGEN DERECHA.
PROGRESO N° 108 SANTA LUCIA DEL CAMINO, OAX. TEL Y FAX 5-17-85-89 TEL. 5-17-50-19 CEL. 044-951-203-3500

## SONDEO DOS
CONSTRUCCIONES Y CONTROL TERRESTRE S.A. DE C.V.
OBRA:
UBICACIÓN:
ESTUDIO: MECANICA DE SUELOS PARA CIMENTACION
RESULTADOS DE LABORATORIO
ANEXO N° 1
IDENTIFICACION
| NUM. DE ENSAYE |  | 023 | 024 | 025 | 026 | 027 | 028 | 029
| NUM. DE SONDEO |  | 023: Nº 2 KM 1+470 MARGEN IZQUIERDA
| NUM. DE MUESTRA |  | 1 | 2 | 3 | 4 | 5 | 6 | 7
| PROFUNDIDAD EN MTS. |  | 0 | 0.6 | 1.8 | 3.6 | 5.4 | 6.6 | 7.8
| DE --- A |  | 0.6 | 1.8 | 3.6 | 5.4 | 6.6 | 7.8 | 12
CARACTERISTICAS DEL MATERIAL
| TAMAÑO MAXIMO |  | 2" | 3/4" | 1" | Nº8 | Nº8 | 3/4" | 1"
| % PASA MALLA N° 4 |  | 40 | 65 | 97 | 100 | 100 | 97 | 90
| % PASA MALLA N° 40 |  | 28 | 30 | 71 | 78 | 75 | 36 | 22
| % PASA MALLA N° 200 |  | 10 | 17 | 54 | 63 | 58 | 17 | 7
| LIMITE LIQUIDO % |  | 30 | 33 | 30 | 40 | 35 | 32 | 30
| LIMITE PLASTICO % |  | 30 | 26 | 23 | 27 | 24 | 26 | 30
| INDICE PLASTICO % |  | NP | 7 | 7 | 13 | 11 | 6 | NP
| HUMEDAD NATURAL % |  | 1.4 | 2.5 | 4 | 4 | 14 | 10 | 5
| P.E.S. SUELTO, KG/M³ |  | 1450 | 1310 | 1180 | 1140 | 1170 | 1380 | 1500
| COHESION, TON/M² |  | 2.5 | 2.5 | 2.5 | 4 | 3 | 3 | 0
| ANGULO DE FRICCION INTERNA |  | 20º | 25º | 20º | 20º | 15º | 20º | 25º
| CLASIF. PETROGRAFICA (S.U.C.S.) |  | GP-SM | SP-GM | ML | CL | ML | SM | SP
OBSERVACIONES:
LOS RESULTADOS QUE SE REPORTAN CORRESPONDEN A MUESTRAS REPRESENTATIVAS
OBTENIDAS EN EL SUBSUELO DEL SONDEO Nº 2 EN MARGEN IZQUIERDA.
PROGRESO N° 108 SANTA LUCIA DEL CAMINO, OAX. TEL Y FAX 5-17-85-89 TEL. 5-17-50-19 CEL. 044-951-203-3500