## SONDEO UNO
CONSTRUCCIONES Y CONTROL TERRESTRE S.A. DE C.V.
COMPRESION TRIAXIAL RAPIDA
DESCRIPCION DE LA MUESTRA: CILINDRICA D= 5.0 CM, H = 15.0 CM |  |  |  |  | ENSAYE: | 030
ESTUDIO POR EFECTUAR: |  | ESFUERZO TANGENCIAL |  |  | FECHA DE INCIACION: |  | 2011-03-02
PROCEDENCIA: | SONDEO Nº 1 MARGEN DERECHA |  |  |  | FECHA DE TERMINACION: |  | 2011-03-08
UBICADA EN: | PUENTE VEHICUALR "ATOTONILCO"
MEDIDAS DE LA MUESTRA:
Ds = 4.97 cm |  | As = 19.40 cm² |  |  | Wi = 289.42 g
Dc = 4.96 cm |  | Ac = 19.32 cm² |  |  | Vm = 192.95 cm³
Di = 4.96 cm |  | Al = 19.32 cm² |  |  | γm = 1.50 ton/m³
Hm = 9.98 cm |  | Am = As + 4Ac + Ai = 116 |  | = 19.33 cm²
6 6
VELOCIDAD DE APLICACIÓN DE LA CARGA: |  |  | A cada | 3 = 0.5 kg/cm²
TIEMPO |  | LECTURA | DEFORMACION | DEFORMACION | 1 - DEFORMACION | AREA | ESFUERZO
TRANSCURRIDO | CARGA | MICROMETRO | TOTAL | UNITARIA | UNITARIA | CORREGIDA | DESVIADOR
min | kg | mm | mm | % |  | CM² | KG/CM²
10 | 17.87 | 4.7816 | 4.7816 | 4.791 | 0.9521 | 20.3 | 0.88
20 | 22.37 | 4.964 | 4.964 | 4.974 | 0.9502 | 20.34 | 1.1
30 | 28.62 | 5.4332 | 5.4332 | 5.444 | 0.9455 | 20.44 | 1.4
40 | 31.81 | 5.8073 | 5.8073 | 5.819 | 0.9418 | 20.52 | 1.55
50 | 37.13 | 6.2914 | 6.2914 | 6.304 | 0.9369 | 20.63 | 1.8
60 | 41.41 | 6.6322 | 6.6322 | 6.645 | 0.9335 | 20.71 | 2
70 | 38.45 | 6.99 | 6.99 | 7.004 | 0.9299 | 20.78 | 1.85
80 | 35.51 | 7.4565 | 7.4565 | 7.471 | 0.9253 | 20.89 | 1.7
A M
|  | AREA CORREGIDA = |  | 1 - Def. unit
DEFORMACION UNITARIA EN %
PROGRESO #108 STA. LUCIA DEL CAMINO, OAX. TEL. FAX.5-17-85-89 TEL.5-17-50-19 CEL.0449511124488
CONSTRUCCIONES Y CONTROL TERRESTRE S.A. DE C.V.
COMPRESION TRIAXIAL RAPIDA
DESCRIPCION DE LA MUESTRA: CILINDRICA D= 5.0 CM, H = 15.0 CM |  |  |  |  | ENSAYE: | 031
ESTUDIO POR EFECTUAR: |  | ESFUERZO TANGENCIAL |  |  | FECHA DE INCIACION: |  | 2011-03-02
PROCEDENCIA: | SONDEO Nº 1 MARGEN DERECHA |  |  |  | FECHA DE TERMINACION: |  | 2011-03-08
UBICADA EN: | PUENTE VEHICUALR "ATOTONILCO"
MEDIDAS DE LA MUESTRA:
Ds = 4.97 cm |  | As = 19.40 cm² |  |  | Wi = 302.07 g
Dc = 5.00 cm |  | Ac = 19.63 cm² |  |  | Vm = 194.88 cm³
Di = 4.98 cm |  | Al = 19.48 cm² |  |  | γm = 1.55 ton/m³
Hm = 9.96 cm |  | Am = As + 4Ac + Ai = 117.4 |  | = 19.56 cm²
6 6
VELOCIDAD DE APLICACIÓN DE LA CARGA: |  |  | A cada | 3 = 1.0 kg/cm²
TIEMPO |  | LECTURA | DEFORMACION | DEFORMACION | 1 - DEFORMACION | AREA | ESFUERZO
TRANSCURRIDO | CARGA | MICROMETRO | TOTAL | UNITARIA | UNITARIA | CORREGIDA | DESVIADOR
min | kg | mm | mm | % |  | CM² | KG/CM²
10 | 19.58 | 5.1073 | 5.1073 | 5.128 | 0.9487 | 20.62 | 0.95
20 | 23.4 | 5.54 | 5.54 | 5.562 | 0.9444 | 20.71 | 1.13
30 | 31 | 5.9516 | 5.9516 | 5.975 | 0.9402 | 20.8 | 1.49
40 | 41.38 | 6.3842 | 6.3842 | 6.41 | 0.9359 | 20.9 | 1.98
50 | 46.98 | 6.719 | 6.719 | 6.746 | 0.9325 | 20.97 | 2.24
60 | 47.24 | 7.2247 | 7.2247 | 7.254 | 0.9274 | 21.09 | 2.5
70 | 44.66 | 7.5536 | 7.5536 | 7.584 | 0.9241 | 21.16 | 2.11
80 | 36.53 | 7.8651 | 7.8651 | 7.897 | 0.921 | 21.24 | 1.72
A M
|  | AREA CORREGIDA = |  | 1 - Def. unit
DEFORMACION UNITARIA EN %
PROGRESO #108 STA. LUCIA DEL CAMINO, OAX. TEL. FAX.5-17-85-89 TEL.5-17-50-19 CEL.0449511124488
CONSTRUCCIONES Y CONTROL TERRESTRE S.A. DE C.V.
COMPRESION TRIAXIAL RAPIDA
DESCRIPCION DE LA MUESTRA: CILINDRICA D= 5.0 CM, H = 15.0 CM |  |  |  |  | ENSAYE: | 032
ESTUDIO POR EFECTUAR: |  | ESFUERZO TANGENCIAL |  |  | FECHA DE INCIACION: |  | 2011-03-02
PROCEDENCIA: | SONDEO Nº 1 MARGEN DERECHA |  |  |  | FECHA DE TERMINACION: |  | 2011-03-08
UBICADA EN: | PUENTE VEHICUALR "ATOTONILCO"
MEDIDAS DE LA MUESTRA:
Ds = 5.00 cm |  | As = 19.63 cm² |  |  | Wi = 297.61 g
Dc = 4.97 cm |  | Ac = 19.40 cm² |  |  | Vm = 194.51 cm³
Di = 4.98cm |  | Al = 19.48 cm² |  |  | γm = 1.53 ton/m³
Hm = 10.0 cm |  | Am = As + 4Ac + Ai = 116.71 |  | = 19.45 cm²
6 6
VELOCIDAD DE APLICACIÓN DE LA CARGA: |  |  | A cada | 3 = 1.5 kg/cm²
TIEMPO |  | LECTURA | DEFORMACION | DEFORMACION | 1 - DEFORMACION | AREA | ESFUERZO
TRANSCURRIDO | CARGA | MICROMETRO | TOTAL | UNITARIA | UNITARIA | CORREGIDA | DESVIADOR
min | kg | mm | mm | % |  | CM² | KG/CM²
10 | 31.6 | 5.8326 | 5.8326 | 5.832 | 0.9417 | 20.65 | 1.53
20 | 34.44 | 6.2453 | 6.2453 | 6.245 | 0.9375 | 20.74 | 1.66
30 | 44.01 | 6.7534 | 6.7534 | 6.753 | 0.9325 | 20.86 | 2.11
40 | 50.62 | 7.0172 | 7.0172 | 7.017 | 0.9298 | 20.92 | 2.42
50 | 56.29 | 7.4057 | 7.4057 | 7.406 | 0.9259 | 21 | 2.68
60 | 63.39 | 7.9514 | 7.9514 | 7.951 | 0.9205 | 21.13 | 3
70 | 57.32 | 8.3821 | 8.3821 | 8.382 | 0.9162 | 21.23 | 2.7
80 | 47.88 | 8.6083 | 8.6083 | 8.608 | 0.9139 | 21.28 | 2.25
A M
|  | AREA CORREGIDA = |  | 1 - Def. unit
DEFORMACION UNITARIA EN %
ESFUERZO EN KC/CM²
ESFUERZO EN KC/CM²
ESFUERZO EN KC/CM²

## SONDEO DOS
CONSTRUCCIONES Y CONTROL TERRESTRE S.A. DE C.V.
COMPRESION TRIAXIAL RAPIDA
DESCRIPCION DE LA MUESTRA: CILINDRICA D= 5.1 CM, H = 12.0 CM |  |  |  |  | ENSAYE: | 034
ESTUDIO POR EFECTUAR: |  | ESFUERZO TANGENCIAL |  |  | FECHA DE INCIACION: |  | 2011-03-02
PROCEDENCIA: | SONDEO Nº2 MARGEN IZQUIERDA |  |  |  | FECHA DE TERMINACION: |  | 2011-03-08
UBICADA EN: | PUENTE VEHICUALR "ATOTONILCO"
MEDIDAS DE LA MUESTRA:
Ds = 4.99 cm |  | As = 19.56 cm² |  |  | Wi = 333.11 g
Dc = 5.00 cm |  | Ac = 19.63 cm² |  |  | Vm = 198.28 cm³
Di = 5.01 cm |  | Al = 19.71 cm² |  |  | γm = 1.68 ton/m³
Hm = 10.10 cm |  | Am = As + 4Ac + Ai = 117.79 |  | = 19.63 cm²
6 6
VELOCIDAD DE APLICACIÓN DE LA CARGA: |  |  | A cada | 3 = 0.5 kg/cm²
TIEMPO |  | LECTURA | DEFORMACION | DEFORMACION | 1 - DEFORMACION | AREA | ESFUERZO
TRANSCURRIDO | CARGA | MICROMETRO | TOTAL | UNITARIA | UNITARIA | CORREGIDA | DESVIADOR
min | kg | mm | mm | % |  | CM² | KG/CM²
10 | 20.38 | 3.7154 | 3.7154 | 3.678 | 0.9632 | 20.38 | 1
20 | 22.27 | 3.9617 | 3.9617 | 3.922 | 0.9608 | 20.43 | 1.09
30 | 24.22 | 4.397 | 3.397 | 4.353 | 0.9565 | 20.52 | 1.18
40 | 29.06 | 4.8032 | 4.8032 | 4.755 | 0.9524 | 20.61 | 1.41
50 | 36.62 | 5.1651 | 5.1651 | 5.114 | 0.9488 | 20.68 | 1.77
60 | 42.98 | 5.5072 | 5.5072 | 5.452 | 0.9455 | 20.76 | 2.07
70 | 37.95 | 5.9264 | 5.9264 | 5.868 | 0.9413 | 20.85 | 1.82
80 | 32.44 | 6.2873 | 6.2873 | 6.225 | 0.9377 | 20.93 | 1.55
A M
|  | AREA CORREGIDA = |  | 1 - Def. unit
DEFORMACION UNITARIA EN %
PROGRESO #108 STA. LUCIA DEL CAMINO, OAX. TEL. FAX.5-17-85-89 TEL.5-17-50-19 CEL.0449511124488
CONSTRUCCIONES Y CONTROL TERRESTRE S.A. DE C.V.
COMPRESION TRIAXIAL RAPIDA
DESCRIPCION DE LA MUESTRA: CILINDRICA D= 5.1 CM, H = 12.0 CM |  |  |  |  | ENSAYE: | 035
ESTUDIO POR EFECTUAR: |  | ESFUERZO TANGENCIAL |  |  | FECHA DE INCIACION: |  | 2011-03-02
PROCEDENCIA: | SONDEO Nº2 MARGEN IZQUIERDA |  |  |  | FECHA DE TERMINACION: |  | 2011-03-08
UBICADA EN: | PUENTE VEHICUALR "ATOTONILCO"
MEDIDAS DE LA MUESTRA:
Ds = 4.97 cm |  | As = 19.40 cm² |  |  | Wi = 317.92 g
Dc = 4.95 cm |  | Ac = 19.24 cm² |  |  | Vm = 192.68 cm³
Di = 4.98 cm |  | Al = 19.48 cm² |  |  | γm = 1.65 ton/m³
Hm = 9.98 cm |  | Am = As + 4Ac + Ai = 115.84 |  | = 19.31 cm²
6 6
VELOCIDAD DE APLICACIÓN DE LA CARGA: |  |  | A cada | 3 = 1.0 kg/cm²
TIEMPO |  | LECTURA | DEFORMACION | DEFORMACION | 1 - DEFORMACION | AREA | ESFUERZO
TRANSCURRIDO | CARGA | MICROMETRO | TOTAL | UNITARIA | UNITARIA | CORREGIDA | DESVIADOR
min | kg | mm | mm | % |  | CM² | KG/CM²
10 | 25.98 | 4.1031 | 4.1031 | 4.111 | 0.9588 | 20.14 | 1.29
20 | 31.51 | 4.3822 | 4.3822 | 4.391 | 0.9561 | 20.19 | 1.56
30 | 39.35 | 4.8013 | 4.8013 | 4.811 | 0.9519 | 20.28 | 1.94
40 | 45.86 | 5.2562 | 5.2562 | 5.267 | 0.9473 | 20.38 | 2.25
50 | 52.99 | 5.6033 | 5.6033 | 5.614 | 0.9438 | 20.46 | 2.59
60 | 58.13 | 5.975 | 5.975 | 5.987 | 0.9401 | 20.54 | 2.83
70 | 50.79 | 6.4584 | 6.4584 | 6.471 | 0.9353 | 20.64 | 2.46
80 | 43.97 | 6.8819 | 6.8819 | 6.895 | 0.931 | 20.74 | 2.12
A M
|  | AREA CORREGIDA = |  | 1 - Def. unit
DEFORMACION UNITARIA EN %
PROGRESO #108 STA. LUCIA DEL CAMINO, OAX. TEL. FAX.5-17-85-89 TEL.5-17-50-19 CEL.0449511124488
CONSTRUCCIONES Y CONTROL TERRESTRE S.A. DE C.V.
COMPRESION TRIAXIAL RAPIDA
DESCRIPCION DE LA MUESTRA: CILINDRICA D= 5.1 CM, H = 12.0 CM |  |  |  |  | ENSAYE: | 036
ESTUDIO POR EFECTUAR: |  | ESFUERZO TANGENCIAL |  |  | FECHA DE INCIACION: |  | 2011-03-02
PROCEDENCIA: | SONDEO Nº2 MARGEN IZQUIERDA |  |  |  | FECHA DE TERMINACION: |  | 2011-03-08
UBICADA EN: | PUENTE VEHICUALR "ATOTONILCO"
MEDIDAS DE LA MUESTRA:
Ds = 4.97 cm |  | As = 19.40 cm² |  |  | Wi = 322.74 g
Dc = 5.00 cm |  | Ac = 19.63 cm² |  |  | Vm = 194.42 cm³
Di = 4.96 cm |  | Al = 19.32 cm² |  |  | γm = 1.66 ton/m³
Hm = 9.95 cm |  | Am = As + 4Ac + Ai = 117.24 |  | = 19.54 cm²
6 6
VELOCIDAD DE APLICACIÓN DE LA CARGA: |  |  | A cada | 3 = 1.5 kg/cm²
TIEMPO |  | LECTURA | DEFORMACION | DEFORMACION | 1 - DEFORMACION | AREA | ESFUERZO
TRANSCURRIDO | CARGA | MICROMETRO | TOTAL | UNITARIA | UNITARIA | CORREGIDA | DESVIADOR
min | kg | mm | mm | % |  | CM² | KG/CM²
10 | 40.89 | 4.415 | 4.415 | 4.437 | 0.9556 | 20.45 | 2
20 | 47.18 | 4.7323 | 4.7323 | 4.756 | 0.9524 | 20.51 | 2.3
30 | 51.72 | 5.1471 | 5.1471 | 5.173 | 0.9483 | 20.61 | 2.51
40 | 62.05 | 5.5044 | 5.5044 | 5.532 | 0.9447 | 20.68 | 3
50 | 68.13 | 5.9061 | 5.9061 | 5.936 | 0.9406 | 20.77 | 3.28
60 | 74.56 | 6.4092 | 6.4092 | 6.441 | 0.9356 | 20.88 | 3.57
70 | 66.27 | 6.7933 | 6.7933 | 6.827 | 0.9317 | 20.97 | 3.16
80 | 63.04 | 6.9816 | 6.9816 | 7.017 | 0.9298 | 21.01 | 3
A M
|  | AREA CORREGIDA = |  | 1 - Def. unit
DEFORMACION UNITARIA EN %
PROGRESO #108 STA. LUCIA DEL CAMINO, OAX. TEL. FAX.5-17-85-89 TEL.5-17-50-19 CEL.0449511124488
ESFUERZO EN KC/CM²
ESFUERZO EN KC/CM²
ESFUERZO EN KC/CM²